## Лист1
Приложение 1.3
СПЕЦИФИКАЦИЯ
ЛОТ | Поставка металлопроката ( проволока оцинкованная,)
№ п.п. | Наименование товара | Описание | Eд.изм |  |  |  |  | Цена за единицу измерения без НДС, включая стоимость тары и доставку, рубли РФ | Сумма без НДС, включая стоимость тары и доставку, рубли РФ | Сумма в том числе НДС, включая стоимость тары и доставку, рубли РФ | Адрес поставки
|  |  |  | II кв. | III кв. | IV кв. | Итого
1 | 2 | 3 | 4 | 5 | 6 | 7 | 8 | 9 | 10 | 11 | 12
2 | ПРОВОЛОКА ОЦИНКОВ 3ММ | Проволока оцинкованная термообработанная применяется для подвешевания телефонного кабеля на опорах и стойках. Проволока диаметром 3 мм, термически обработанная, повышенной точности, светлая: проволока 3 О1Ц ГОСТ 3282-74 Проволока должна изготовлятьсся в соответствии с требованиями настоящего стандарта по технологическому регламенту, утвержденному в установленном порядке, из катанки класса II по ОСТ-14-15-193-86 или другой нормативно-технической документации. Допускается изготовление проволоки из низоуглеродистых марок стали СТ1ЮПС и катанки по ГОСТ 4231-70. Механические свойства проволоки должны соответствовать диаметру 3 проволоки Временное сопротивление разрыву, Н/мм2 (кгс/мм2), для проволоки термически обработанной с покрытием должно составлять340-350 , Относительное удлинение не менее 18% , для термически обработанной проволоки с покрытием .На поверхности оцинкованной проволоки не должно быть мест, не покрытых цинком, черных пятен. Допускаются отдельные наплывы цинка, величина которых не должна быть более половины предельного отклонения от фактического диаметра проволоки .регламентированным относительным удлинением. Цинковое покрытие должно быть прочным и не должно растрескиваться и отслаиваться при спиральной навивке проволоки. Проволока должна изготовляться в мотках или на катушках. Намотка проволоки должна производиться правильными рядами без перепутывания витков и обеспечивать свободное сматывание проволоки с катушек и мотков. Допускаются мотки проволоки в бухты по 80-100 кг, с биркой завода изготовителя условное обозначение проволоки , массу нетто партии . Наличие сертификатов качества. | т | 0.03 | 0.03 | 0 | 0.06 | 40000 | 2400 | 2832 | г Уфа, ул. Каспийская 14 ; Иксанова Ф.С. 89053527779;
3 | ПРОВОЛОКА ОЦИНКОВ. 4ММ (ПСО-4) | Проволока оцинкованная термообработанная применяется для подвешевания телефонного кабеля на опорах и стойках. Проволока диаметром 4 мм, термически обработанная, повышенной точности, светлая: проволока d-4 О1Ц ГОСТ 3282-74 Проволока должна изготовлятьься в соответствии с требованиями настоящего стандарта по технологическому регламенту, утвержденному в установленном порядке, из катанки класса II по ОСТ-14-15-193-86 или другой нормативно-технической документации. Допускается изготовление проволоки из никоуглеродистых марок стали Ст1ЮПС и катанки по ГОСТ 4231-70. Механические свойства проволоки должны соответствовать диаметру 4 проволоки Временное сопротивление разрыву, Н/мм2 (кгс/мм2), для проволоки термически обработанной с покрытием должно составлять 340-350 , Относительное удлинение не менее 18-20% , для термически обработанной проволоки с покрытием .На поверхности оцинкованной проволоки не должно быть мест, не покрытых цинком, черных пятен. Допускаются отдельные наплывы цинка, величина которых не должна быть более половины предельного отклонения от фактического диаметра проволоки .регламентированным относительным удлинением. Цинковое покрытие должно быть прочным и не должно растрескиваться и отслаиваться при спиральной навивке проволоки. Проволокадолжна изготовляться в мотках или на катушках. Намотка проволоки должна производиться правильными рядами без перепутывания витков и обеспечивать свободное сматывание проволоки с катушек и мотков. Допускаются мотки проволоки в бухты по 80-100 кг, с биркой завода изготовителя условное обозначение проволоки , массу нетто партии . Наличие сертификатов качества. | т | 0.15 | 0 | 0 | 0.15 | 40000 | 6000 | 7080 | г Уфа, ул. Каспийская 14 ; Иксанова Ф.С. 89053527779;
[9 empty] | 8400 | 9912
Предельная сумма лота составляет: 9912 руб. с НДС.
Объем может быть изменен на 30% без изменения стоимости единицы
Требуемые сроки поставки: |  | апрель 2014 г., июнь 204 г., сентябрь 2014 г.
Транспортировка товара: |  | Транспортировка товара осуществляется автомобильным транспортом за счет Поставщика.
Гарантийные обязательства |  | не менее 12 месяцев
Инициатор закупки: |  | Ахметзянова В Ф 8/347/2215661
Контактное лицо по тех. Вопросам |  | Ахметзянова В Ф 8/347/2215661
Исполнитель:
Мухамадеев Алексей Викторович
тел. | (347)221-55-87
эл.почта | muhamadeevav@bashtel.ru